## ААС
Анализ металлов (сплавов, стали и чугуна и изделий из них) и руд: ГОСТы, выполняемые на оборудовании SHIMADZU
Июнь, 2023
Атомно-абсорбционые спектрометры:
ГОСТ Р 56859-2022 | Руды медесодержащие и полиметаллические и продукты их переработки. Методы измерений массовой доли золота и серебра.
ГОСТ 2665-2021 | Никель сернокислый технический. Технические условия.
ГОСТ Р 59117-2020 | Концентрат сурьмяный. Технические условия.
ГОСТ Р 58954-2020 | Руды медесодержащие и полиметаллические и продукты их переработки. измерение массовой доли цинка в минеральных формах.
ГОСТ 25542.2-2019 | Глинозем. Методы определения оксида железа.
ГОСТ 2642.12-2018 | Огнеупоры и огнеупорное сырье. Методы определения оксида марганца (II).
ГОСТ 2642.11-2018 | Огнеупоры и огнеупорное сырье. Метод определения оксидов калия и натрия.
ГОСТ 2642.9-2018 | Огнеупоры и огнеупорное сырье. Методы определения оксида хрома (III).
ГОСТ 2642.8-2017 | Огнеупоры и огнеупорное сырье. Методы определения оксида магния.
ГОСТ Р ИСО 8658-2017 | Материалы углеродные для производства алюминия. Сырой и прокаленный кокс. Определение содержания микропримесей элементов методом пламенной атомно-абсорбционной спектроскопии.
ГОСТ Р 57655-2017 | Пыли металлургических предприятий цветной металлургии. Методы измерений массовой доли сурьмы.
ГОСТ Р 57652-2017 | Пыли металлургических предприятий цветной металлургии. Методы изменений массовой доли кадмия.
ГОСТ Р ИСО 7530-7-2017 | Сплавы никелевые. Спектрометрический метод атомной абсорбции в пламени. Часть 7. Определения содержания алюминия.
ГОСТ Р ИСО 7530-9-2017 | Сплавы никелевые. Спектрометрический метод атомной абсорбции в пламени. Часть 9. Определения содержания ванадия.
ГОСТ Р ИСО 7530-8-2017 | Сплавы никелевые. Спектрометрический метод атомной абсорбции в пламени. Часть 8. Определения содержания кремния.
ГОСТ Р ИСО 7530-3-2016 | Сплавы никелевые. Спектрометрический метод атомной абсорбции в пламени. Часть 3. Определение содержания хрома.
ГОСТ Р ИСО 7530-2-2016 | Сплавы никелевые. Спектрометрический метод атомной абсорбции в пламени.Часть 2. Определение содержания кобальта.
ГОСТ Р ИСО 7523-2016 | Никель.Определения содержания серебра, мышьяка, висмута, кадмия, свинца, сурьмы, селена, олова, теллура и таллия. Спектрометрический метод атомной абсорбции с электротермической атомизацией.
ГОСТ Р 56859-2016 | Руды медесодержащие и полиметаллические и продукты их переработки. Методы измерений массовой доли золота и серебра.
ГОСТ Р 56858-2016 | Руды медесодержащие и полиметаллические и продукты их переработки. Методы измерений массовой доли цинка.
ГОСТ Р 56856-2016 | Руды медесодержащие и полиметаллические и продукты их переработки. Методы измерений массовой доли меди.
ГОСТ 2642.5-2016 | Огнеупоры и огнеупорное сырье. Методы определения оксида железа (III).
ГОСТ Р ИСО 6351-2015 | Никель. Определение содержания серебра, висмута, кадмия, кобальта, меди, железа, марганца, свинца и цинка. Спектрометрический метод атомной абсорбции в пламени.
ГОСТ 13047.25-2014 | Никель. Кобальт. Методы определения селена в никеле.
ГОСТ 13047.24-2014 | Никель. Кобальт. Методы определения серебра в никеле.
ГОСТ 13047.23-2014 | Никель. Кобальт. Метод определения теллура в никеле.
ГОСТ 13047.22-2014 | Никель. Кобальт. Методы определения таллия в никеле.
ГОСТ 13047.21-2014 | Никель. Кобальт. Методы определения марганца.
ГОСТ 13047.19-2014 | Никель. Кобальт. Метод определения алюминия.
ГОСТ 13047.20-2014 | Никель. Кобальт. Метод определения магния.
ГОСТ 13047.18-2014 | Никель. Кобальт. Методы определения мышьяка.
ГОСТ 13047.17-2014 | Никель. Кобальт. Методы определения железа.
ГОСТ 13047.16-2014 | Никель. Кобальт. Метод определения кадмия.
ГОСТ 13047.15-2014 | Никель. Кобальт. Метод определения олова.
ГОСТ 13047.14-2014 | Никель. Кобальт. Методы определения висмута.
ГОСТ 13047.13-2014 | Никель. Кобальт. Методы определения свинца.
ГОСТ 13047.12-2014 | Никель. Кобальт. Методы определения сурьмы.
ГОСТ 13047.11-2014 | Никель. Кобальт. Метод определения цинка.
ГОСТ 13047.10-2014 | Никель. Кобальт. Методы определения меди.
ГОСТ 13047.5-2014 | Никель. Кобальт. Методы определения никеля в кобальте.
ГОСТ 13047.4-2014 | Никель. Кобальт. Методы определения кобальта в никеле.
ГОСТ 13047.3-2014 | Никель. Кобальт. Методы определения кобальта в кобальте.
ГОСТ 33208-2014 | Руды медесодержащие и полиметаллические и продукты их переработки. Измерение массовой доли меди, цинка, свинца, висмута, кадмия, сурьмы методом атомно-абсорбционной спектрометрии.
ГОСТ 33207-2014 | Руды медесодержащие и полиметаллические и продукты их переработки. Методы измерений массовой доли меди в минеральных формах.
ГОСТ 20996.12-2014 | Селен технический. Атомно-абсорбционный метод определения меди, железа, теллура и свинца.
ГОСТ Р ИСО 15353-2014 | Сталь и чугун. Определение содержания олова. Спектрометрический метод атомной абсорбции в пламени (экстрагирование в виде Sn-SCN).
ГОСТ Р 56308-2014 | Серебро. Метод атомно-абсорбционного анализа.
ГОСТ 32221-2013 | Концентраты медные. Методы анализа.
ГОСТ Р 55685-2013 | Медь черновая. Методы анализа.
ГОСТ Р 54919-2012 | Концентраты свинцовые. Методы определения золота и серебра.
ГОСТ Р 54920-2012 | Концентраты цинковые. Атомно-абсорбционный метод определения меди, свинца, кадмия, кабальта, железа, калия, натрия, золота, серебра, индия, кальция и магния.
ГОСТ Р ИСО 17925-2012 | Покрытия на основе цинка и/или алюминия на стали. Определение химического состава и массы покрытия на единицу площади поверхности. Методы гравиметрический, атомно-эмиссионной спектрометрии с индуктивно связанной плазмой и пламенной ААС.
ГОСТ Р ИСО 4943-2010 | Сталь и чугун. Определение содержания меди. Спектрометрический метод атомной абсорбции в пламени.
ГОСТ Р ИСО 4940-2010 | Сталь и чугун. Определение содержания никеля. Спектрометрический метод атомной абсорбции в пламени.
ГОСТ Р 53372-2009 | Золото. Методы анализа.
ГОСТ Р 53658-2009 | Руды железные, концентраты, агломераты и окатыши. Метод определения содержания меди.
ГОСТ 31382-2009 | Медь. Методы анализа.
ГОСТ Р 51576-2000 | Сплавы и порошки жаропрочные, коррозионно-стойкие, прецизионные на основе никеля. Методы определения меди.
ГОСТ 11739.24-98 | Сплавы алюминиевые литейные и деформируемые. Методы определения цинка.
ГОСТ 2642.12-97 | Огнеупоры и огнеупорное сырье. Методы определения оксида марганца (II).
ГОСТ 2642.11-97 | Огнеупоры и огнеупорное сырье. Метод определения оксидов калия и натрия.
ГОСТ 2642.9-97 | Огнеупоры и огнеупорное сырье. Методы определения оксида хрома (III).
ГОСТ 2642.8-97 | Огнеупоры и огнеупорное сырье. Методы определения оксида магния.
ГОСТ 2642.7-97 | Огнеупоры и огнеупорное сырье. Методы определения оксида кальция.
ГОСТ 2642.5-97 | Огнеупоры и огнеупорное сырье. Метод определения оксида железа (III).
ГОСТ 13583.11-93 | Глинозем. Методы определения оксида хрома.
ГОСТ 13583.10-93 | Глинозем. Методы определения оксида марганца.
ГОСТ 13583.9-93 | Глинозем. Методы определения оксида цинка.
ГОСТ 25542.3-93 | Глинозем. Методы определения оксида натрия и оксида калия.
ГОСТ 25390-93 | Глинозем. Метод определения оксида кальция.
ГОСТ 6689.24-92 | Никель, сплавы никелевые и медно-никелевые. Метод определения кальция.
ГОСТ 6689.22-92 | Никель, сплавы никелевые и медно-никелевые. Методы определения олова.
ГОСТ 6689.21-92 | Никель, сплавы никелевые и медно-никелевые. Методы определения титана.
ГОСТ 6689.20-92 | Никель, сплавы никелевые и медно-никелевые. Методы определения свинца.
ГОСТ 6689.17-92 | Никель, сплавы никелевые и медно-никелевые. Методы определения висмута.
ГОСТ 6689.15-92 | Никель, сплавы никелевые и медно-никелевые. Методы определения сурьмы.
ГОСТ 6689.14-92 | Никель, сплавы никелевые и медно-никелевые. Методы определения хрома.
ГОСТ 6689.13-92 | Никель, сплавы никелевые и медно-никелевые. Методы определения мышьяка.
ГОСТ 6689.12-92 | Никель, сплавы никелевые и медно-никелевые. Методы определения магния.
ГОСТ 6689.9-92 | Никель, сплавы никелевые и медно-никелевые. Методы определения кобальта.
ГОСТ 6689.8-92 | Никель, сплавы никелевые и медно-никелевые. Методы определения алюминия.
ГОСТ 6689.6-92 | Никель, сплавы никелевые и медно-никелевые. Методы определения марганца.
ГОСТ 6689.5-92 | Никель, сплавы никелевые и медно-никелевые. Методы определения железа.
ГОСТ 6689.4-92 | Никель, сплавы никелевые и медно-никелевые. Методы определения цинка.
ГОСТ 6689.2-92 | Никель, сплавы никелевые и медно-никелевые. Методы определения никеля.
ГОСТ 6689.1-92 | Никель, сплавы никелевые и медно-никелевые. Методы определения меди.
ГОСТ 29095-91 | Сплавы и порошки жаропрочные, коррозионно-стойкие, прецизионные на основе никеля. Методы определения железа.
ГОСТ 11739.26-90 | Сплавы алюминиевые литейные и деформируемые. Методы определения галлия.
ГОСТ 11739.25-90 | Сплавы алюминиевые литейные и деформируемые. Методы определения скандия.
ГОСТ 11739.22-90 | Сплавы алюминиевые литейные и деформируемые. Методы определения редкоземельных элементов и иттрия.
ГОСТ 11739.21-90 | Сплавы алюминиевые литейные и деформируемые. Методы определения хрома.
ГОСТ 12697.13-90 | Алюминий. Методы определения галлия.
ГОСТ 12697.14-90 | Алюминий. Метод определения кальция.
ГОСТ 28353.3-89 | Серебро. Метод атомно-абсорбционного анализа.
ГОСТ 27973.3-88 | Золото. Метод атомно-абсорбционного анализа.
ГОСТ 22536.10-88 | Сталь углеродистая и чугун нелегированный. Методы определения алюминия.
ГОСТ 22536.9-88 | Сталь углеродистая и чугун нелегированный. Методы определения никеля.
ГОСТ 22536.7-88 | Сталь углеродистая и чугун нелегированный. Методы определения хрома.
ГОСТ 15027.20-88 | Бронзы безоловянные. Методы определения магния.
ГОСТ 22536.8-87 | Сталь углеродистая и чугун нелегированный. Методы определения меди.
ГОСТ 22536.5-87 | Сталь углеродистая и чугун нелегированный. Методы определения марганца.
ГОСТ 26880.2-86 | Свинец. Методы определения натрия и калия.
ГОСТ 26880.1-86 | Свинец. Атомно-абсорбционный метод анализа.
ГОСТ 15027.19-86 | Бронзы безоловянные. Методы определения теллура.
ГОСТ 15027.18-86 | Бронзы безоловянные. Методы определения хрома.
ГОСТ 15027.17-86 | Бронзы безоловянные. Методы определения серебра.
ГОСТ 15027.16-86 | Бронзы безоловянные. Методы определения кадмия.
ГОСТ 12357-84 | Стали легированные и высоколегированные. Методы определения алюминия.
ГОСТ 15027.15-83 | Бронзы безоловянные. Методы определения кобальта.
ГОСТ 12551.1-82 | Сплавы платино-медные. Методы определения меди.
ГОСТ 23581.22-81 | Руды железные, концентраты, агломераты и окатыши. Методы определения закиси никеля.
ГОСТ 23581.21-81 | Руды железные, концентраты, агломераты и окатыши. Методы определения пятиокиси ванадия.
ГОСТ 23581.16-81 | Руды железные, концентраты, агломераты и окатыши. Методы определения окиси кальция и окиси магния.
ГОСТ 23581.17-81 | Руды железные, концентраты, агломераты и окатыши. Методы определения окиси алюминия.
ГОСТ 12352-81 | Стали легированные и высоколегированные. Методы определения никеля.
ГОСТ 24018.6-80 | Сплавы жаропрочные на никелевой основе. Методы определения мышьяка (с Изменениями N 1, 2).
ГОСТ 24018.4-80 | Сплавы жаропрочные на никелевой основе. Методы определения висмута (с Изменениями N 1, 2).
ГОСТ 24018.3-80 | Сплавы жаропрочные на никелевой основе. Методы определения свинца (с Изменениями N 1, 2).
ГОСТ 24018.1-80 | Сплавы жаропрочные на никелевой основе. Методы определения олова (с Изменениями N 1, 2).
ГОСТ 23581.10-79 | Руды железные, концентраты, агломераты и окатыши. Методы определения содержания окиси калия и окиси натрия.
ГОСТ 12072.10-79 | Кадмий. Методы определения свинца.
ГОСТ 12072.8-79 | Кадмий. Методы определения никеля.
ГОСТ 12072.4-79 | Кадмий. Методы определения меди.
ГОСТ 12072.3-79 | Кадмий. Методы определения цинка.
ГОСТ 12072.2-79 | Кадмий. Методы определения железа.
ГОСТ 12072.1-79 | Кадмий. Методы определения таллия.
ГОСТ 1953.2-79 | Бронзы оловянные. Методы определения свинца.
ГОСТ 1953.3-79 | Бронзы оловянные. Методы определения олова.
ГОСТ 1953.5-79 | Бронзы оловянные. Методы определения никеля.
ГОСТ 1953.6-79 | Бронзы оловянные. Методы определения цинка.
ГОСТ 1953.7-79 | Бронзы оловянные. Методы определения железа.
ГОСТ 1953.8-79 | Бронзы оловянные. Методы определения алюминия.
ГОСТ 1953.10-79 | Бронзы оловянные. Методы определения сурьмы.
ГОСТ 1953.11-79 | Бронзы оловянные. Методы определения висмута.
ГОСТ 1953.13-79 | Бронзы оловянные. Методы определения марганца.
ГОСТ 1953.14-79 | Бронзы оловянные. Методы определения магния.
ГОСТ 13938.12-78 | Медь. Методы определения висмута.
ГОСТ 13938.10-78 | Медь. Методы определения сурьмы.
ГОСТ 13938.9-78 | Медь. Методы определения серебра.
ГОСТ 13938.7-78 | Медь. Методы определения свинца.
ГОСТ 13938.6-78 | Медь. Методы определения никеля.
ГОСТ 13938.5-78 | Медь. Методы определения цинка.
ГОСТ 13938.4-78 | Медь. Методы определения железа.
ГОСТ 12355-78 | Стали легированные и высоколегированные. Методы определения меди.
ГОСТ 12348-78 | Стали легированные и высоколегированные. Методы определения марганца.
ГОСТ 15027.14-77 | Бронзы безоловянные. Методы определения титана.
ГОСТ 15027.13-77 | Бронзы безоловянные. Методы определения бериллия.
ГОСТ 15027.12-77 | Бронзы безоловянные. Методы определения цинка.
ГОСТ 15027.10-77 | Бронзы безоловянные. Методы определения олова.
ГОСТ 15027.9-77 | Бронзы безоловянные. Методы определения сурьмы.
ГОСТ 15027.8-77 | Бронзы безоловянные. Методы определения мышьяка.
ГОСТ 15027.7-77 | Бронзы безоловянные. Методы определения свинца.
ГОСТ 15027.5-77 | Бронзы безоловянные. Методы определения никеля.
ГОСТ 15027.4-77 | Бронзы безоловянные. Методы определения марганца.
ГОСТ 15027.3-77 | Бронзы безоловянные. Методы определения железа.
ГОСТ 15027.2-77 | Бронзы безоловянные. Методы определения алюминия.
ГОСТ 12697.9-77 | Алюминий. Методы определения цинка.
ГОСТ 12697.7-77 | Алюминий. Методы определения железа.
ГОСТ 12697.3-77 | Алюминий. Методы определения марганца.
ГОСТ 12697.2-77 | Алюминий. Методы определения магния.
ГОСТ 1652.2-77 | Сплавы медно-цинковые. Методы определения свинца.
ГОСТ 1652.3-77 | Сплавы медно-цинковые. Методы определения железа.
ГОСТ 1652.4-77 | Сплавы медно-цинковые. Методы определения марганца.
ГОСТ 1652.5-77 | Сплавы медно-цинковые. Методы определения олова.
ГОСТ 1652.6-77 | Сплавы медно-цинковые. Методы определения сурьмы.
ГОСТ 1652.7-77 | Сплавы медно-цинковые. Методы определения висмута.
ГОСТ 1652.10-77 | Сплавы медно-цинковые. Методы определения алюминия.
ГОСТ 1652.11-77 | Сплавы медно-цинковые. Методы определения никеля.
ГОСТ 22221.6-76 | Концентраты оловянные. Методы определения массовой доли свинца (с Изменениями N 1, 2)
ГОСТ 22221.5-76 | Концентраты оловянные. Методы определения массовой доли меди и цинка (с Изменениями N 1, 2)

## ИСП-ОЭС
Анализ металлов (сплавов, стали и чугуна и изделий из них) и руд: ГОСТы, выполняемые на оборудовании SHIMADZU
Июнь, 2023
Оптические эмиссионные спектрометры параллельного действия с индуктивно связанной плазмой ICPE:
ГОСТ Р 59581-2021 | Руды редких металлов крандаллит-монацитового типа товарные необогащенные. Технические условия. Дата введения в действие 01.11.2021
ГОСТ 33206-2020 | Руды медесодержащие и полиметаллические и продукты их переработки. Измерение массовой доли меди, цинка, свинца, висмута, кадмия, мышьяка, сурьмы методом атомно-эмиссионной спектрометрии с индуктивно связанной плазмой. Дата введения в действие 01.06.2021 (Взамен ГОСТ 33206-2014)
ГОСТ Р 59138-2020 | Концентрат оловянный. Технические условия.
ГОСТ Р 59117-2020 | Концентрат сурьмяный. Технические условия.
ГОСТ 25542.2-2019 | Глинозем. Методы определения оксида железа.
ГОСТ Р 54313-2018 | Палладий. Метод атомно-эмиссионного анализа с индуктивно связанной плазмой. (Взамен ГОСТ Р 54313-2011)
ГОСТ 28353.2-2017 | Серебро. Метод атомно-эмиссионного анализа с индуктивно связанной плазмой.
ГОСТ Р 57655-2017 | Пыли металлургических предприятий цветной металлургии. Методы измерений массовой доли сурьмы.
ГОСТ Р 57654-2017 | Пыли металлургических предприятий цветной металлургии. Метод измерений массовой доли мышьяка.
ГОСТ Р 57652-2017 | Пыли металлургических предприятий цветной металлургии. Методы изменений массовой доли кадмия.
ГОСТ 34247-2017 | Концентрат медный. Измерение массовой доли меди и примесей методом атомно-эмиссионной спектрометрии с индуктивно связанной плазмой.
ГОСТ Р ИСО 14435-2017 | Материалы углеродные для производства алюминия. Нефтяной кокс. Определение содержания примесей металлов методом атомной эмиссионной спектрометрии с индуктивно связанной плазмой.
ГОСТ Р 57060-2016 | Медь. Измерение массовой доли примесей в меди методом атомно-эмиссионной спектрометрии с индуктивно связанной плазмой.
ГОСТ 33730-2016 | Платина. Метод атомно-эмиссионного анализа с индуктивно связанной плазмой.
ГОСТ 27981.1-2015 | Медь высокой чистоты. Метод атомно-спектрального анализа.
ГОСТ 33206-2014 | Руды медесодержащие и полиметаллические и продукты их переработки. Измерение массовой доли меди, цинка, свинца, висмута, кадмия, мышьяка, сурьмы методом атомно-эмиссионной спектрометрии с индуктивно связанной плазмой.
ГОСТ Р ИСО 22725-2014 | Сплавы никелевые. Определение содержания тантала. Спектрометрический метод атомной эмиссии с индуктивно связанной плазмой.
ГОСТ Р ИСО 22033-2014 | Сплавы никелевые. Определение содержания ниобия. Спектрометрический метод атомной эмиссии с индуктивно связанной плазмой. (Для ICPE-9800).
ГОСТ Р 56306-2014 | Серебро. Метод атомно-эмиссионного анализа с индуктивно связанной плазмой.
ГОСТ 32221-2013 | Концентраты медные. Методы анализа.
ГОСТ Р 55685-2013 | Медь черновая. Методы анализа.
ГОСТ Р 55079-2012 | Сталь. Метод атомно-эмиссионного анализа с индуктивно связанной плазмой.
ГОСТ Р 54919-2012 | Концентраты свинцовые. Методы определения золота и серебра.
ГОСТ Р 54313-2011 | Палладий. Метод атомно-эмиссионного анализа с индуктивно связанной плазмой.
ГОСТ 6012-2011 | Никель. Методы химико-атомно-эмиссионного спектрального анализа.
ГОСТ 8776-2010 | Кобальт. Методы химико-атомно-эмиссионного спектрального анализа. (ICPE-9820)
ГОСТ Р 53372-2009 | Золото. Методы анализа.
ГОСТ 28353.2-89 | Серебро. Метод атомно-эмиссионного анализа с индукционной плазмой.
ГОСТ 27973.2-88 | Золото. Метод атомно-эмиссионного анализа с индукционной плазмой.

## ИСП-МС
Анализ металлов (сплавов, стали и чугуна и изделий из них) и руд: ГОСТы, выполняемые на оборудовании SHIMADZU
Июнь, 2023
Масс-спектрометр с индуктивно связанной плазмой ICPMS-2030:
ГОСТ Р 59581-2021 | Руды редких металлов крандаллит-монацитового типа товарные необогащенные. Технические условия. Дата введения в действие 01.11.2021
ГОСТ Р ИСО 16918-1-2013 | Сталь и чугун. Масс-спектрометрический метод с индуктивно связанной плазмой. Часть 1. Определение содержания олова, сурьмы, церия, свинца и висмута.

## УФ-Вид
Анализ металлов (сплавов, стали и чугуна и изделий из них) и руд: ГОСТы, выполняемые на оборудовании SHIMADZU
Июнь, 2023
УФ-Вид спектрофотометры:
ГОСТ Р 59117-2020 | Концентрат сурьмяный. Технические условия.
ГОСТ 25542.5-2019 | Глинозем. Методы определения оксида фосфора.
ГОСТ 25542.2-2019 | Глинозем. Методы определения оксида железа.
ГОСТ 25542.1-2019 | Глинозем. Методы определения диоксида кремния.
ГОСТ Р 57655-2017 | Пыли металлургических предприятий цветной металлургии. Методы измерений массовой доли сурьмы.
ГОСТ 4960-2017 | Порошок медный электролитический. Технические условия.
ГОСТ Р 57516-2017 | Бериллий. Методы химического анализа.
ГОСТ Р 56857-2016 | Руды медесодержащие и полиметаллические, и продукты их переработки. Методы измерений массовой доли диоксида кремния.
ГОСТ Р ИСО 11400-2016 | Никель, ферроникель и никелевые сплавы. Определение содержания фосфора в виде фосфорованадомолибдата спектрофотометрическим методом молекулярной абсорбции.
ГОСТ 27981.5-2015 | Медь высокой чистоты. Фотометрические методы анализа.
ГОСТ 13047.25-2014 | Никель. Кобальт. Методы определения селена в никеле.
ГОСТ 13047.22-2014 | Никель. Кобальт. Методы определения таллия в никеле.
ГОСТ 13047.21-2014 | Никель. Кобальт. Методы определения марганца.
ГОСТ 13047.17-2014 | Никель. Кобальт. Методы определения железа.
ГОСТ 13047.14-2014 | Никель. Кобальт. Методы определения висмута.
ГОСТ 13047.10-2014 | Никель. Кобальт. Методы определения меди.
ГОСТ 13047.9-2014 | Никель. Кобальт. Метод определения фосфора.
ГОСТ 13047.8-2014 | Никель. Кобальт. Метод определения кремния.
ГОСТ 13047.7-2014 | Никель. Кобальт. Методы определения серы.
ГОСТ 13047.5-2014 | Никель. Кобальт. Методы определения никеля в кобальте.
ГОСТ 13047.4-2014 | Никель. Кобальт. Методы определения кобальта в никеле.
ГОСТ 13047.3-2014 | Никель. Кобальт. Методы определения кобальта в кобальте.
ГОСТ 13938.11-2014 | Медь. Метод определения массовой доли мышьяка.
ГОСТ 13047.12-2014 | Никель. Кобальт. Методы определения сурьмы.
ГОСТ 13047.18-2014 | Никель. Кобальт. Методы определения мышьяка.
ГОСТ Р 55685-2013 | Медь черновая. Методы анализа.
ГОСТ 32518.2-2013 | Руды железные, концентраты, агломераты и окатыши. Определение оксида кремния спектрофотометрическим методом.
ГОСТ 32221-2013 | Концентраты медные. Методы анализа.
ГОСТ Р ИСО 10153-2011 | Сталь. Определение содержания бора. Спектрофотометрический метод с применением куркумина.
ГОСТ Р ИСО 10280-2010 | Сталь и чугун. Определение содержания титана. Спектрофото-метрический метод с применением диантипирилметана.
ГОСТ Р 53403-2009 | Руды железные, концентраты, агломераты и окатыши. Метод определения титана в пересчете на оксид титана.
ГОСТ 31382-2009 | Медь. Методы анализа.
ГОСТ 12361-2002 | Стали легированные и высоколегированные. Методы определения ниобия.
ГОСТ Р 51576-2000 | Сплавы и порошки жаропрочные, коррозионно-стойкие, прецизионные на основе никеля. Методы определения меди.
ГОСТ 11739.23-99 | Сплавы алюминиевые литейные и деформируемые. Методы определения циркония.
ГОСТ Р 51013-97 | Сплавы жаропрочные, коррозионностойкие, прецизионные на основе никеля. Методы определения титана (с Поправкой).
ГОСТ 25542.6-93 | Глинозем. Методы определения оксида ванадия.
ГОСТ 25542.5-93 | Глинозем. Метод определения оксида фосфора.
ГОСТ 25542.4-93 | Глинозем. Метод определения диоксида титана.
ГОСТ 25542.2-93 | Глинозем. Методы определения оксида железа.
ГОСТ 25542.1-93 | Глинозем. Метод определения диоксида кремния.
ГОСТ 13583.11-93 | Глинозем. Методы определения оксида хрома.
ГОСТ 13583.10-93 | Глинозем. Методы определения оксида марганца.
ГОСТ 6689.22-92 | Никель, сплавы никелевые и медно-никелевые. Методы определения олова
ГОСТ 6689.21-92 | Никель, сплавы никелевые и медно-никелевые. Методы определения титана.
ГОСТ 6689.19-92 | Никель, сплавы никелевые и медно-никелевые. Методы определения фосфора.
ГОСТ 6689.17-92 | Никель, сплавы никелевые и медно-никелевые. Методы определения висмута.
ГОСТ 6689.15-92 | Никель, сплавы никелевые и медно-никелевые. Методы определения сурьмы.
ГОСТ 6689.13-92 | Никель, сплавы никелевые и медно-никелевые. Методы определения мышьяка.
ГОСТ 6689.12-92 | Никель, сплавы никелевые и медно-никелевые. Методы определения магния.
ГОСТ 6689.9-92 | Никель, сплавы никелевые и медно-никелевые. Методы определения кобальта.
ГОСТ 6689.8-92 | Никель, сплавы никелевые и медно-никелевые. Методы определения алюминия.
ГОСТ 6689.7-92 | Никель, сплавы никелевые и медно-никелевые. Методы определения кремния.
ГОСТ 6689.6-92 | Никель, сплавы никелевые и медно-никелевые. Методы определения марганца.
ГОСТ 6689.5-92 | Никель, сплавы никелевые и медно-никелевые. Методы определения железа.
ГОСТ 6689.1-92 | Никель, сплавы никелевые и медно-никелевые. Методы определения меди.
ГОСТ 29095-91 | Сплавы и порошки жаропрочные, коррозионно-стойкие, прецизионные на основе никеля. Методы определения железа.
ГОСТ 23581.19-91 | Руды железные, концентраты, агломераты и окатыши. Методы определения фосфора.
ГОСТ 12697.13-90 | Алюминий. Методы определения галлия.
ГОСТ 11739.26-90 | Сплавы алюминиевые литейные и деформируемые. Методы определения галлия.
ГОСТ 11739.25-90 | Сплавы алюминиевые литейные и деформируемые. Методы определения скандия.
ГОСТ 11739.21-90 | Сплавы алюминиевые литейные и деформируемые. Методы определения хрома.
ГОСТ 11739.2-90 | Сплавы алюминиевые литейные и деформируемые. Методы определения бора.
ГОСТ 22536.12-88 | Сталь углеродистая и чугун нелегированный. Методы определения ванадия.
ГОСТ 22536.10-88 | Сталь углеродистая и чугун нелегированный. Методы определения алюминия.
ГОСТ 22536.9-88 | Сталь углеродистая и чугун нелегированный. Методы определения никеля.
ГОСТ 22536.7-88 | Сталь углеродистая и чугун нелегированный. Методы определения хрома.
ГОСТ 22536.6-88 | Сталь углеродистая и чугун нелегированный. Методы определения мышьяка.
ГОСТ 22536.4-88 | Сталь углеродистая и чугун нелегированный. Методы определения кремния.
ГОСТ 22536.3-88 | Сталь углеродистая и чугун нелегированный. Методы определения фосфора.
ГОСТ 25278.16-87 | Сплавы и лигатуры редких металлов. Методы определения рения (с Изменением N 1).
ГОСТ 25278.14-87 | Сплавы и лигатуры редких металлов. Метод определения тантала.
ГОСТ 25278.13-87 | Сплавы и лигатуры редких металлов. Методы определения вольфрама (с Изменением N 1).
ГОСТ 22536.11-87 | Сталь углеродистая и чугун нелегированный. Методы определения титана.
ГОСТ 22536.8-87 | Сталь углеродистая и чугун нелегированный. Методы определения меди.
ГОСТ 22536.5-87 | Сталь углеродистая и чугун нелегированный. Методы определения марганца.
ГОСТ 12364-84 | Стали легированные и высоколегированные. Методы определения церия.
ГОСТ 12357-84 | Стали легированные и высоколегированные. Методы определения алюминия.
ГОСТ 12554.1-83 | Сплавы платино-рутениевые. Метод определения рутения.
ГОСТ 12349-83 | Стали легированные и высоколегированные. Методы определения вольфрама.
ГОСТ 25278.10-82 | Сплавы и лигатуры редких металлов. Методы определения циркония (с Изменениями N 1, 2).
ГОСТ 25278.9-82 | Сплавы и лигатуры редких металлов. Методы определения титана (с Изменениями N 1, 2).
ГОСТ 25278.7-82 | Сплавы и лигатуры редких металлов. Методы определения ниобия (с Изменениями N 1, 2).
ГОСТ 25278.6-82 | Сплавы и лигатуры редких металлов. Методы определения молибдена (с Изменениями N 1, 2).
ГОСТ 25278.3-82 | Сплавы и лигатуры редких металлов. Метод определения гафния (с Изменением N 1).
ГОСТ 12556.1-82 | Сплавы платино-родиевые. Метод определения родия.
ГОСТ 12551.1-82 | Сплавы платино-медные. Методы определения меди.
ГОСТ 12360-82 | Стали легированные и высоколегированные. Методы определения бора.
ГОСТ 23581.22-81 | Руды железные, концентраты, агломераты и окатыши. Методы определения закиси никеля.
ГОСТ 23581.21-81 | Руды железные, концентраты, агломераты и окатыши. Методы определения пятиокиси ванадия.
ГОСТ 23581.17-81 | Руды железные, концентраты, агломераты и окатыши. Методы определения окиси алюминия.
ГОСТ 12352-81 | Стали легированные и высоколегированные. Методы определения никеля.
ГОСТ 12356-81 | Стали легированные и высоколегированные. Методы определения титана.
ГОСТ 24018.6-80 | Сплавы жаропрочные на никелевой основе. Методы определения мышьяка (с Изменениями N 1, 2)
ГОСТ 24018.4-80 | Сплавы жаропрочные на никелевой основе. Методы определения висмута (с Изменениями N 1, 2)
ГОСТ 24018.3-80 | Сплавы жаропрочные на никелевой основе. Методы определения свинца (с Изменениями N 1, 2)
ГОСТ 24018.2-80 | Сплавы жаропрочные на никелевой основе. Методы определения сурьмы (с Изменениями N 1, 2)
ГОСТ 24018.1-80 | Сплавы жаропрочные на никелевой основе. Методы определения олова (с Изменениями N 1, 2).
ГОСТ 20580.8-80 | Свинец. Метод определения железа.
ГОСТ 20580.7-80 | Свинец. Метод определения сурьмы.
ГОСТ 20580.6-80 | Свинец. Методы определения олова.
ГОСТ 20580.5-80 | Свинец. Метод определения мышьяка.
ГОСТ 20580.4-80 | Свинец. Методы определения висмута.
ГОСТ 20580.2-80 | Свинец. Методы определения меди.
ГОСТ 20580.1-80 | Свинец. Методы определения серебра.
ГОСТ 23581.11-79 | Руды железные, концентраты, агломераты и окатыши. Метод определения содержания железа металлического.
ГОСТ 23581.8-79 | Руды железные, концентраты, агломераты и окатыши. Методы определения содержания мышьяка.
ГОСТ 23581.5-79 | Руды железные, концентраты, агломераты и окатыши. Методы определения содержания хрома.
ГОСТ 19251.4-79 | Цинк. Метод определения мышьяка.
ГОСТ 19251.3-79 | Цинк. Методы определения меди.
ГОСТ 19251.1-79 | Цинк. Метод определения железа.
ГОСТ 12363-79 | Стали легированные и высоколегированные. Методы определения селена.
ГОСТ 12072.8-79 | Кадмий. Методы определения никеля.
ГОСТ 12072.7-79 | Кадмий. Методы определения олова.
ГОСТ 12072.6-79 | Кадмий. Методы определения сурьмы.
ГОСТ 12072.5-79 | Кадмий. Метод определения мышьяка.
ГОСТ 12072.4-79 | Кадмий. Методы определения меди.
ГОСТ 12072.2-79 | Кадмий. Методы определения железа.
ГОСТ 1953.4-79 | Бронзы оловянные. Методы определения фосфора.
ГОСТ 1953.5-79 | Бронзы оловянные. Методы определения никеля.
ГОСТ 1953.7-79 | Бронзы оловянные. Методы определения железа.
ГОСТ 1953.8-79 | Бронзы оловянные. Методы определения алюминия.
ГОСТ 1953.9-79 | Бронзы оловянные. Методы определения кремния.
ГОСТ 1953.10-79 | Бронзы оловянные. Методы определения сурьмы.
ГОСТ 1953.11-79 | Бронзы оловянные. Методы определения висмута.
ГОСТ 1953.13-79 | Бронзы оловянные. Методы определения марганца.
ГОСТ 1953.14-79 | Бронзы оловянные. Методы определения магния.
ГОСТ 1953.15-79 | Бронзы оловянные. Методы определения мышьяка.
ГОСТ 1953.16-79 | Бронзы оловянные. Метод определения титана.
ГОСТ 13938.12-78 | Медь. Методы определения висмута.
ГОСТ 13938.10-78 | Медь. Методы определения сурьмы.
ГОСТ 13938.9-78 | Медь. Методы определения серебра.
ГОСТ 13938.8-78 | Медь. Методы определения олова.
ГОСТ 13938.6-78 | Медь. Методы определения никеля.
ГОСТ 13938.4-78 | Медь. Методы определения железа.
ГОСТ 13938.3-78 | Медь. Метод определения фосфора.
ГОСТ 13938.2-78 | Медь. Методы определения серы.
ГОСТ 12355-78 | Стали легированные и высоколегированные. Методы определения меди.
ГОСТ 12350-78 | Стали легированные и высоколегированные. Методы определения хрома.
ГОСТ 12348-78 | Стали легированные и высоколегированные. Методы определения марганца.
ГОСТ 12346-78 | Стали легированные и высоколегированные. Методы определения кремния.
ГОСТ 15027.14-77 | Бронзы безоловянные. Методы определения титана.
ГОСТ 15027.11-77 | Бронзы безоловянные. Методы определения фосфора.
ГОСТ 15027.10-77 | Бронзы безоловянные. Методы определения олова
ГОСТ 15027.6-77 | Бронзы безоловянные. Методы определения кремния.
ГОСТ 15027.5-77 | Бронзы безоловянные. Методы определения никеля.
ГОСТ 15027.4-77 | Бронзы безоловянные. Методы определения марганца.
ГОСТ 15027.3-77 | Бронзы безоловянные. Методы определения железа.
ГОСТ 15027.2-77 | Бронзы безоловянные. Методы определения алюминия.
ГОСТ 12697.7-77 | Алюминий. Методы определения железа.
ГОСТ 12697.6-77 | Алюминий. Метод определения кремния.
ГОСТ 12697.5-77 | Алюминий. Метод определения хрома.
ГОСТ 12697.3-77 | Алюминий. Методы определения марганца.
ГОСТ 12697.2-77 | Алюминий. Методы определения магния.
ГОСТ 12697.1-77 | Алюминий. Методы определения ванадия.
ГОСТ 12347-77 | Стали легированные и высоколегированные. Методы определения фосфора.
ГОСТ 1652.13-77 | Сплавы медно-цинковые. Методы определения фосфора.
ГОСТ 1652.12-77 | Сплавы медно-цинковые. Методы определения кремния.
ГОСТ 1652.11-77 | Сплавы медно-цинковые. Методы определения никеля.
ГОСТ 1652.10-77 | Сплавы медно-цинковые. Методы определения алюминия.
ГОСТ 1652.8-77 | Сплавы медно-цинковые. Методы определения мышьяка.
ГОСТ 1652.7-77 | Сплавы медно-цинковые. Методы определения висмута.
ГОСТ 1652.6-77 | Сплавы медно-цинковые. Методы определения сурьмы.
ГОСТ 1652.5-77 | Сплавы медно-цинковые. Методы определения олова.
ГОСТ 1652.4-77 | Сплавы медно-цинковые. Методы определения марганца.
ГОСТ 1652.3-77 | Сплавы медно-цинковые. Методы определения железа.
ГОСТ 1652.2-77 | Сплавы медно-цинковые. Методы определения свинца.
ГОСТ 12697.12-77 | Алюминий. Методы определения мышьяка
ГОСТ 12697.10-77 | Алюминий. Метод определения титана.
ГОСТ 12697.9-77 | Алюминий. Методы определения цинка.
ГОСТ 12697.8-77 | Алюминий. Методы определения меди.
ГОСТ 22221.8-76 | Концентраты оловянные. Метод определения содержания висмута (с Изменениями N 1, 2)
ГОСТ 22221.2-76 | Концентраты оловянные. Методы определения массовой доли вольфрама (с Изменениями N 1, 2)
ГОСТ 16882.2-71 | Серебряно-медно-фосфорные припои. Методы определения массовой доли фосфора, свинца, железа и висмута.

## Рентген
Анализ металлов (сплавов, стали и чугуна и изделий из них) и руд: ГОСТы, выполняемые на оборудовании SHIMADZU
Июнь, 2023
Многоканальный волнодисперсионный спектрометр со сканирующим каналом MXF-2400
ГОСТ Р ИСО 12980-2017 | Материалы углеродные для производства алюминия. Сырой и прокаленный кокс для электродов. Анализ с использованием рентгеновского флуоресцентного метода.
ГОСТ Р 55080-2012 | Чугун. Метод рентгенофлуоресцентного анализа.
ГОСТ 30609-98 | Латуни литейные. Метод рентгенофлуоресцентного анализа.
ГОСТ 30608-98 | Бронзы оловянные. Метод рентгенофлуоресцентного анализа.
ГОСТ 28817-90 | Сплавы твёрдые спеченные. Рентгенофлуоресцентный метод определения металлов.
ГОСТ 28033-89 | Сталь. Метод рентгенофлюоресцентного анализа.
ГОСТ 20068.4-88 | Бронзы безоловянные. Метод рентгеноспектрального флуоресцентного определения алюминия.
ГОСТ 25278.15-87 | Сплавы и лигатуры редких металлов. Рентгенофлуоресцентный метод определения циркония, молибдена, вольфрама и тантала в сплавах на основе ниобия.
ASTM B890 - 07(2012) | Стандартный метод определения металлических компонентов сплавов вольфрама и твёрдых сплавов вольфрама с помощью рентгенофлуоресцентной спектрометрии.
ASTME1085-09 | Стандартный метод анализа низколегированной стали с помощью рентгенофлуоресцентной спектрометрии.
ASTME539-07 | Стандартный метод проведения рентгенофлуоресцентного анализа алюмованадиевых сплавов титана.
ASTM E572 - 02a(2006)e2 | Стандартный метод анализа нержавеющей и легированной стали с помощью рентгенофлуоресцентной спектрометрии.
ASTM E2465-06 | Стандартный метод анализа сплавов на никелевой основе с помощью рентгенофлуоресцентной спектрометрии.
ISO 17054:2010 | Рутинный метод анализа высоколегированной стали посредством рентгеновской флуоресцентной спектрометрии (XRF) c использованием методики поправок
Волнодисперсионные рентгенофлуоресцентные спектрометры XRF-1800
ГОСТ Р 59581-2021 | Руды редких металлов крандаллит-монацитового типа товарные необогащенные. Технические условия. Дата введения в действие 01.11.2021
ГОСТ Р ИСО 12980-2017 | Материалы углеродные для производства алюминия. Сырой и прокаленный кокс для электродов. Анализ с использованием рентгеновского флуоресцентного метода.
ГОСТ Р 55080-2012 | Чугун. Метод рентгенофлуоресцентного анализа.
ГОСТ 30608-98 | Бронзы оловянные. Метод рентгенофлуоресцентного анализа.
ГОСТ 30609-98 | Латуни литейные. Метод рентгенофлуоресцентного анализа.
ГОСТ 28817-90 | Сплавы твёрдые спеченные. Рентгенофлуоресцентный метод определения металлов.
ГОСТ 28033-89 | Сталь. Метод рентгенофлюоресцентного анализа.
ГОСТ 20068.4-88 | Бронзы безоловянные. Метод рентгеноспектрального флуоресцентного определения алюминия.
ГОСТ 25278.15-87 | Сплавы и лигатуры редких металлов. Рентгенофлуоресцентный метод определения циркония, молибдена, вольфрама и тантала в сплавах на основе ниобия.
ASTM B890 - 07(2012) | Стандартный метод определения металлических компонентов сплавов вольфрама и твёрдых сплавов вольфрама с помощью рентгенофлуоресцентной спектрометрии.
ASTME1085-09 | Стандартный метод анализа низколегированной стали с помощью рентгенофлуоресцентной спектрометрии.
ASTM E572 - 02a(2006)e2 | Стандартный метод анализа нержавеющей и легированной стали с помощью рентгенофлуоресцентной спектрометрии.
ASTME539-07 | Стандартный метод проведения рентгенофлуоресцентного анализа алюмованадиевых сплавов титана.
ASTM E2465-06 | Стандартный метод анализа сплавов на никелевой основе с помощью рентгенофлуоресцентной спектрометрии.
ISO 17054:2010 | Рутинный метод анализа высоколегированной стали посредством рентгеновской флуоресцентной спектрометрии (XRF) c использованием методики поправок.
ISO 9516-1:2003 | Руды железные. Определение содержания различных элементов с помощью рентгенофлуоресцентной спектрометрии. Часть 1. Единая методика.

## Испытательные машины
Анализ металлов (сплавов, стали и чугуна и изделий из них) и руд: ГОСТы, выполняемые на оборудовании SHIMADZU
Июнь, 2023
Испытательные машины:
ГОСТ 4960-2017 | Порошок медный электролитический. Технические условия.
ГОСТ Р 57179-2016 | Сварка рельсов термитная. Методика испытаний и контроля качества.
ГОСТ ISO 898-2-2015 | Механические свойства крепежных изделий из углеродистых и легированных сталей. Часть 2. Гайки установленных классов прочности с крупным и мелким шагом резьбы.
ГОСТ ISO 2702-2015 | Винты самонарезающие стальные термообработанные. Механические свойства.
ГОСТ ISO 3506-4-2014 | Механические свойства крепежных изделий из коррозионно-стойкой нержавеющей стали. Часть 4. Самонарезающие винты.
ГОСТ ISO 3506-3-2014 | Механические свойства крепежных изделий из коррозионно-стойкой нержавеющей стали. Часть 3. Установочные винты и аналогичные крепежные изделия, не подвергаемые растягивающему напряжению.
ГОСТ ISO 3506-1-2014 | Механические свойства крепежных изделий из коррозионно-стойкой нержавеющей стали. Часть 1. Болты, винты и шпильки.
ГОСТ ISO 898-5-2014 | Механические свойства крепежных изделий из углеродистых и легированных сталей. Часть 5. Установочные винты и аналогичные резьбовые крепежные изделия установленных классов твердости с крупным и мелким шагом резьбы.
ГОСТ ISO 898-1-2014 | Механические свойства крепежных изделий из углеродистых и легированных сталей. Часть 1. Болты, винты и шпильки установленных классов прочности с крупным и мелким шагом резьбы.
ГОСТ Р ИСО 10113-2014 | Материалы металлические. Листы и полосы. Определение коэффициента пластической деформации.
ГОСТ Р ИСО 7438-2013 | Материалы металлические. Испытание на изгиб.
ГОСТ Р ИСО 22034-1-2013 | Проволока стальная и изделия из нее. Часть 1. Общие методы испытаний.
ГОСТ 1789-2013 | Полосы и ленты из бериллиевой бронзы. Технические условия.
ГОСТ 32208-2013 | Пружины рессорного подвешивания железнодорожного подвижного состава. Метод испытаний на циклическую долговечность.
ГОСТ ISO 3183-2012 | Трубы стальные для трубопроводов нефтяной и газовой промышленности. Общие технические условия.
ГОСТ Р 55046-2012 | Техническая диагностика. Оценка остаточного ресурса длительно эксплуатируемых стальных трубопроводов на основе результатов механических испытаний образцов. Общие требования.
ГОСТ Р ИСО 898-1-2011 | Механические свойства крепежных изделий из углеродистых и легированных сталей. Часть 1. Болты, винты и шпильки установленных классов прочности с крупным и мелким шагом резьбы.
ГОСТ Р 8.748-2011 | Государственная система обеспечения единства измерений. Металлы и сплавы. Измерение твердости и других характеристик материалов при инструментальном индентировании. Часть 1. Метод испытаний.
ГОСТ Р 54566-2011 | Сталь. Стандартные методы испытаний для оценки глубины обезуглероженного слоя.
ГОСТ Р 54326-2011 | Пружины рессорного подвешивания железнодорожного подвижного состава. Метод испытаний на циклическую долговечность.
ГОСТ Р ИСО 10846-2-2010 | Вибрация. Измерения виброакустических передаточных характеристик упругих элементов конструкций в лабораторных условиях. Часть 2. Прямой метод определения динамической жесткости упругих опор для поступательной вибрации.
ГОСТ Р ИСО 5178-2010 | Испытания разрушающие сварных швов металлических материалов. Испытание на продольное растяжение металла шва сварных соединений, выполненных сваркой плавлением.
ГОСТ Р 9.317-2010 | Единая система защиты от коррозии и старения. Покрытия металлические. Методы измерения пластичности.
ГОСТ Р ИСО 2702-2009 | Винты самонарезающие стальные термообработанные. Механические свойства.
ГОСТ Р ИСО 6507-1-2007 | Металлы и сплавы. Измерение твердости по Виккерсу. Часть 1. Метод измерения.
ГОСТ 14019-2003 | Материалы металлические. Метод испытания на изгиб.
ГОСТ 25.503-97 | Расчеты и испытания на прочность. Методы механических испытаний металлов. Метод испытания на сжатие.
ГОСТ 30003-93 | Металлы. Испытание на изгиб навивкой листов и лент толщиной менее 2,5 мм.
ГОСТ 1759.4-87 | (ИСО 898/1-78) Болты, винты и шпильки. Механические свойства и методы испытания.
ГОСТ 25.506-85 | Расчеты и испытания на прочность. Методы механических испытаний металлов. Определение характеристик трещиностойкости (вязкости разрушения) при статическом нагружении.
ГОСТ 25.505-85 | Расчеты и испытания на прочность. Методы механических испытаний металлов. Метод испытаний на малоцикловую усталость при термомеханическом нагружении
ГОСТ 11701-84 | Металлы. Методы испытаний на растяжение тонких листов и лент.
ГОСТ 11150-84 | Металлы. Методы испытания на растяжение при пониженных температурах.
ГОСТ 9651-84 | Металлы. Методы испытаний на растяжение при повышенных температурах.
ГОСТ 1497-84 | Металлы. Методы испытаний на растяжение.
ГОСТ 19040-81 | Трубы металлические. Метод испытания на растяжение при повышенных температурах (с Изменением N 1).
ГОСТ 14019-80 | (СТ СЭВ 474-38, ИСО 7438-85) Металлы. Методы испытания на изгиб.
ГОСТ 10006-80 | Трубы металлические. Метод испытания на растяжение.
ГОСТ 25.502-79 | Расчеты и испытания на прочность в машиностроении. Методы механических испытаний металлов. Методы испытаний на усталость.
ГОСТ 2999-75 | Металлы и сплавы. Метод измерения твердости по Виккерсу.
ГОСТ 20019-74 | Сплавы твердые спеченные. Метод определение предела прочности при поперечном изгибе.
ГОСТ 6996-66 | Сварные соединения. Методы определения механических свойств.

## ТОС
Анализ металлов (сплавов, стали и чугуна и изделий из них) и руд: ГОСТы, выполняемые на оборудовании SHIMADZU
Июнь, 2023
Анализаторы общего органического углерода ТОС
ГОСТ 13047.6-2014 | Никель. Кобальт. Метод определения углерода.